## PS板
PS板品质仕样书
品名:PS板
需货方 | 公司名: | 深圳市盛波光电科技有限公司 |  |  |  | 供货方 | 公司名:
| 责任者: | [5 empty] | 责任者:
| 日 期： | [5 empty] | 日 期：
项 目 |  | 单 位 | 规格 |  |  |  | 试验方法 | 判定基准
1、尺 寸 （转裁） | 长度 | mm | 按要求尺寸生产 |  |  |  | CNC（影像测量仪） | -0.5 +0.5
| 宽度 | mm | 按要求尺寸生产 |  |  |  | CNC（影像测量仪） | -0.5 +0.5
2、尺 寸 （出货） | 长度 | mm | 按要求尺寸生产 |  |  |  | CNC（影像测量仪） | -0.2 +0.3
| 宽度 | mm | 按要求尺寸生产 |  |  |  | CNC（影像测量仪） | -0.2 +0.3
3、产品厚度0.5mm |  | 测量区间 | 角1 | 角2 | 角3 | 角4 | 厚度测试仪 | 1、四角≦±0.3mm； 2、任意点之差：≤±0.02mm 3、100pcs整齐堆贴，厚度偏差：±3mm
|  | mm | ±0.03 | ±0.03 | ±0.03 | ±0.03
4、直角度 |  | ° | 90°±0.5° |  |  |  | CNC（影像测量仪） | ±0.5°
5、翘 曲 |  | mm | 翘曲±2mm，波浪翘±2mm |  |  |  | 小钢尺 | ±2mm
6、表面外观 |  | / | 1、无异色 2、表面凹痕、划伤、颗粒、凹凸点、脏污、折痕（不可有） |  |  |  | 目测 | 不可有
7、产品洁净度 |  | 异物 | 满足万级无尘室要求 |  |  |  | 尘埃粒子计数器 | 0.3um≦3000 0.5um≦2000（主要标准） 5um≦50
8、防静电值 |  | KV | 产品表面静电测试 |  |  |  | 静电测试仪 | 静态：0-1.0 KV 动态（堆叠摩擦）：7-8 KV
9、包装方法 |  | 包 | 蓝色静电袋包装，43寸-65寸50pcs/包；其他100pcs/包 |  |  |  | 目测
10、性 能 |  | / | 1.高温高湿/低温，检测性能是否发生变化（变形、脆化、尺寸异常等） 高温高湿：60℃/90%RH 中温高湿：40℃/90%RH 低温：-20℃ |  |  |  | 恒温恒湿机 | ①常温/中温高湿：40℃/90%RH，长短边变化﹤±0.02mm； ②低温：-20℃，长短边变化﹤±0.02mm；
|  |  | 2.磨边测试：通过磨边机进行磨边，观察PS板边缘是否有条状碎屑产生，边缘是否出现破损，同时测试产品，看是否对产品产生不良； |  |  |  | 磨边机 | 目视
|  |  | 3.切断测试：切断测试主要针对PS板在转裁过程中是否发生断面碎屑以及断面裂痕； |  |  |  | 切片机 | 目视
11、检 查 |  | 检查LOT的构成 |  | 1 LOT 30pcs抽检
|  | 检查单位 |  | PCS
|  | 检查方法 |  | 全数 · 抽检√
12、检验记录 |  | 纳品时报告项目 |  | 长度、宽度、厚度、静电值、外观、功能
|  | 定期报告项目和报告频度 |  | 长度、宽度、厚度、静电值
13、制品标签样式 （使用无尘纸标签） |  | 供 货 商： |  | 深圳市XXXX有限公司
|  | 物料编码： |  | 140104152
|  | 物料名称： |  | PS板
|  | 规 格： |  | 厚*长*宽mm
|  | 数 量： |  | 100PCS
|  | 批 号： |  | 20190718001
|  | 日 期： |  | XXXX年XX日XX日
14、质保期 |  | 该产品的保证期限决定为交货后半年以内.
15、仓储运输要求 |  | 搬运过程中要轻拿、轻放，保持外包装完好无损。
产品应贮存在整洁、干燥的库房内。
运输过程中要防止强烈碰撞、雨淋。
整体外包装使用静电屏蔽袋；
16、有关品质协议 |  | 1.续变更原材料、制造工序或者制造条件时：必须向资材采购部和品保部提交4M变更 版申请书，得到承认后才可以进行量产。 2.虽然满足了式样书的要求，但引起了产品的品质异常，经双方协议后决定。

## 铝箔袋
铝箔袋品质仕样书
品名:铝箔袋
需货方 | 公司名: | 深圳市盛波光电科技有限公司 |  |  | 供货方 | 公司名:
| 责任者: |  |  |  |  | 责任者:
| 日 期： |  |  |  |  | 日 期：
项 目 |  | 单 位 | 规格 |  |  | 试验方法 | 判定基准
1、尺寸 | 长度 | mm | 按客户要求规格执行 |  |  | 卷尺 | 袋长、宽度偏差为±2mm；
| 宽度 | mm | 按客户要求规格执行 |  |  | 卷尺
| 封边尺寸 | mm | 10±1mm |  |  | 钢直尺 | 9~11mm
2、产品厚度 |  | 测量区间 | 总厚度 |  |  | 厚度测试仪 | 厚度±10%
|  | mm | 0.1/0.14mm
3、产品洁净度 |  | 异物 | 满足万级无尘室要求 |  |  | 尘埃粒子计数器 | 5µm粒子，粒子数≤50个； 0.5µm粒子，粒子数≤500个； 0.3µm粒子，粒子数≤500个；
4、防静电值 |  | KV | 产品表面静电测试 |  |  | 静电测试仪 | 0-1.0 KV
5、性 能 |  | U | 摩擦系数 |  |  | 摩擦力测试仪 | 里层摩擦系数u<0.3
|  | N/15mm | 层间剥离力 |  |  | 剥离力测试仪 | 层间剥离力≥2.0（N/15mm）
|  | N/15mm | 封口剥离力 |  |  | 剥离力测试仪 | 封口剥离力≥25（N/15mm）
|  | cm³/(m²•atm•24h) | 氧气透过率 |  |  |  | 氧气透过率≤0.8cm³/(m²•atm•24h)
|  | g/(m²•24h) | 透湿率 |  |  | 杯透法 | 透湿率≤0.8g/(m²•24h)
|  | kg | 耐压性能 |  |  |  | 铝箔袋尺寸袋长度≤100mm，则耐压性负荷为20kg，且无渗漏，无破损； 袋长度101~400，则耐压性负荷为40kg，且无渗漏，无破损； 袋长度≥401mm，则耐压性负荷为60kg，且无渗漏，无破损；
|  |  | 真空封口 |  |  | 真空包装机 | 可进行真空包装封口，且封口处封口良好，不允许漏缝隙；
6、外 观 |  |  | 外观质量 |  |  | 目测 | 铝箔袋表面平整，切口整齐，无脱层现象，外观不允许有穿孔、裂痕、刮伤、污染、皱折以及异物附着；
|  |  | 封边封口质量 |  |  | 目测 | 铝箔袋封边封口紧密，封边封口处不允许漏缝隙；
7、检 查 |  |  | 检查LOT的构成 | 1 LOT 30pcs抽检
|  |  | 检查单位 | pcs
|  |  | 检查方法 | 全数 · 抽检√
8、检验记录 |  |  | 纳品时报告项目 | 长度、宽度、厚度、静电值、外观、功能
|  |  | 定期报告项目和报告频度 | 长度、宽度、厚度、静电值
9、包装方法 |  |  | 外包装+内包装，内包装上贴无尘纸标签 32寸以下100PCS/包；大于32寸的50PCS/包
10、制品标签样式 （无尘纸标签） |  |  | 供 货 商： | 深圳市XXXX有限公司
|  |  | 物料编码： | 140101001
|  |  | 物料名称： | 托盘
|  |  | 规 格： | 0.1/0.14*W*L
|  |  | 数 量： | XXXPCS
|  |  | 批 号： | 20190718001
|  |  | 日 期： | XXXX年XX日XX日
11、质保期 |  |  | 该产品的保证期限决定为交货后一年以内.
12、仓储运输要求 |  |  | 搬运过程中要轻拿、轻放，保持胶袋、纸箱的完好无损。
产品应贮存在整洁、干燥的库房内。
运输过程中要防止强烈碰撞、雨淋。
整体外包装使用静电屏蔽袋；
13、有关品质协议 |  |  | 1.续变更原材料、制造工序或者制造条件时：必须向资材采购部和品保部提交4M变更 版申请书，得到承认后才可以进行量产。 2.虽然满足了式样书的要求，但引起了产品的品质异常，经双方协议后决定。

## PP板
PP板品质仕样书
品名:PP板
需货方 | 公司名: | 深圳市盛波光电科技有限公司 |  |  |  | 供货方 | 公司名:
| 责任者: | [5 empty] | 责任者:
| 日 期： | [5 empty] | 日 期：
项 目 |  | 单 位 | 规格 |  |  |  | 试验方法 | 判定基准
1、尺 寸 （转裁） | 长度 | mm | 按要求尺寸生产 |  |  |  | CNC（影像测量仪） | -0.5 +0.5
| 宽度 | mm | 按要求尺寸生产 |  |  |  | CNC（影像测量仪） | -0.5 +0.5
2、尺 寸 （出货） | 长度 | mm | 按要求尺寸生产 |  |  |  | CNC（影像测量仪） | -0.2 +0.3
| 宽度 | mm | 按要求尺寸生产 |  |  |  | CNC（影像测量仪） | -0.2 +0.3
3、产品厚度0.5mm |  | 测量区间 | 角1 | 角2 | 角3 | 角4 | 厚度测试仪 | 1、四角≦±0.3mm； 2、任意点之差：≤±0.02mm 3、100pcs整齐堆贴，厚度偏差：±3mm
|  | mm | ±0.03 | ±0.03 | ±0.03 | ±0.03
4、直角度 |  | ° | 90°±0.5° |  |  |  | CNC（影像测量仪） | ±0.5°
5、翘 曲 |  | mm | 翘曲±2mm，波浪翘±2mm |  |  |  | 小钢尺 | ±2mm
6、表面外观 |  | / | 1、无异色 2、表面凹痕、划伤、颗粒、凹凸点、脏污、折痕（不可有） |  |  |  | 目测 | 不可有
7、产品洁净度 |  | 异物 | 满足万级无尘室要求 |  |  |  | 尘埃粒子计数器 | 0.3um≦3000 0.5um≦2000（主要标准） 5um≦50
8、运输断面碎屑 |  | 碎屑 | PP板端面运输测试无碎屑 |  |  |  | 手电筒 | 运输碎屑不可有
9、防静电值 |  | KV | 产品表面静电测试 |  |  |  | 静电测试仪 | 静态：0-1.0 KV 动态（堆叠摩擦）：7-8 KV
9、包装方法 |  | 包 | 蓝色静电袋包装，43寸-65寸50pcs/包；其他100pcs/包 |  |  |  | 目测
10、性 能 |  | / | 1.高温高湿/低温，检测性能是否发生变化（变形、脆化、尺寸异常等） 高温高湿：60℃/90%RH 中温高湿：40℃/90%RH 低温：-20℃ |  |  |  | 恒温恒湿机 | ①常温/中温高湿：40℃/90%RH，长短边变化﹤±0.02mm； ②低温：-20℃，长短边变化﹤±0.02mm；
|  |  | 2.磨边测试：通过磨边机进行磨边，观察PS板边缘是否有条状碎屑产生，边缘是否出现破损，同时测试产品，看是否对产品产生不良； |  |  |  | 磨边机 | 目视
|  |  | 3.切断测试：切断测试主要针对PS板在转裁过程中是否发生断面碎屑以及断面裂痕； |  |  |  | 切片机 | 目视
11、检 查 |  | 检查LOT的构成 |  | 1 LOT 30pcs抽检
|  | 检查单位 |  | PCS
|  | 检查方法 |  | 全数 · 抽检√
12、检验记录 |  | 纳品时报告项目 |  | 长度、宽度、厚度、静电值、外观、功能
|  | 定期报告项目和报告频度 |  | 长度、宽度、厚度、静电值
13、制品标签样式 （使用无尘纸标签） |  | 供 货 商： |  | 深圳市XXXX有限公司
物料编码：
|  | 物料名称： |  | PP板
|  | 规 格： |  | 厚*长*宽mm
|  | 数 量： |  | 100PCS
|  | 批 号： |  | 20190718001
|  | 日 期： |  | XXXX年XX日XX日
14、质保期 |  | 该产品的保证期限决定为交货后半年以内.
15、仓储运输要求 |  | 搬运过程中要轻拿、轻放，保持外包装完好无损。
产品应贮存在整洁、干燥的库房内。
运输过程中要防止强烈碰撞、雨淋。
整体外包装使用静电屏蔽袋；
16、有关品质协议 |  | 1.续变更原材料、制造工序或者制造条件时：必须向资材采购部和品保部提交4M变更 版申请书，得到承认后才可以进行量产。 2.虽然满足了式样书的要求，但引起了产品的品质异常，经双方协议后决定。