## 铝箔袋
品质仕样书
品名:铝箔袋
需货方 | 公司名: | 深圳市盛波光电科技有限公司 |  |  | 供货方 | 公司名:
| 责任者: |  |  |  |  | 责任者:
| 日 期： |  |  |  |  | 日 期：
项 目 |  | 单 位 | 规格 |  |  | 试验方法 | 判定基准
1、尺寸 | 长度 | mm | 按客户要求规格执行 |  |  | 卷尺 | 袋长、宽度偏差为±2mm；
| 宽度 | mm | 按客户要求规格执行 |  |  | 卷尺
| 封边尺寸 | mm | 10±1mm |  |  | 钢直尺 | 9~11mm
2、产品厚度 |  | 测量区间 | 总厚度 |  |  | 厚度测试仪 | 厚度±10%
|  | mm | 0.1/0.075/0.14mm
3、产品洁净度 |  | 异物 | 满足万级无尘室要求 |  |  | 尘埃粒子计数器 | 5µm粒子，粒子数≤50个； 0.5µm粒子，粒子数≤500个； 0.3µm粒子，粒子数≤500个；
4、防静电值 |  | KV | 产品表面静电测试 |  |  | 静电测试仪 | 0-1.0 KV
5、性 能 |  | U | 摩擦系数 |  |  | 摩擦力测试仪 | 里层摩擦系数u<0.3
|  | N/15mm | 层间剥离力 |  |  | 剥离力测试仪 | 层间剥离力≥2.0（N/15mm）
|  | N/15mm | 封口剥离力 |  |  | 剥离力测试仪 | 封口剥离力≥25（N/15mm）
|  | cm³/(m²•atm•24h) | 氧气透过率 |  |  |  | 氧气透过率≤0.8cm³/(m²•atm•24h)
|  | g/(m²•24h) | 透湿率 |  |  | 杯透法 | 透湿率≤0.8g/(m²•24h)
|  | kg | 耐压性能 |  |  |  | 铝箔袋尺寸袋长度≤100mm，则耐压性负荷为20kg，且无渗漏，无破损； 袋长度101~400，则耐压性负荷为40kg，且无渗漏，无破损； 袋长度≥401mm，则耐压性负荷为60kg，且无渗漏，无破损；
|  |  | 真空封口 |  |  | 真空包装机 | 可进行真空包装封口，且封口处封口良好，不允许漏缝隙；
6、外 观 |  |  | 外观质量 |  |  | 目测 | 铝箔袋表面平整，切口整齐，无脱层现象，外观不允许有穿孔、裂痕、刮伤、污染、皱折以及异物附着；
|  |  | 封边封口质量 |  |  | 目测 | 铝箔袋封边封口紧密，封边封口处不允许漏缝隙；
7、检 查 |  |  | 检查LOT的构成 | 1 LOT 30pcs抽检
|  |  | 检查单位 | pcs
|  |  | 检查方法 | 全数 · 抽检√
8、检验记录 |  |  | 纳品时报告项目 | 长度、宽度、厚度、静电值、外观、功能
|  |  | 定期报告项目和报告频度 | 长度、宽度、厚度、静电值
9、包装方法 |  |  | 外包装+内包装，内包装上贴无尘纸标签 32寸以下100PCS/包；大于32寸的50PCS/包
10、制品标签样式 （无尘纸标签） |  |  | 供 货 商： | 广东星辰新材料有限公司
|  |  | 物料编码： | 14010XXXX
|  |  | 物料名称： | 铝箔袋
|  |  | 规 格： | 0.1/0.075/0.14*W*L
|  |  | 数 量： | XXXPCS
|  |  | 批 号： | 例：20220930001
|  |  | 日 期： | XXXX年XX日XX日
11、质保期 |  |  | 该产品的保证期限决定为交货后一年以内.
12、仓储运输要求 |  |  | 搬运过程中要轻拿、轻放，保持胶袋、纸箱的完好无损。
产品应贮存在整洁、干燥的库房内。
运输过程中要防止强烈碰撞、雨淋。
整体外包装使用静电屏蔽袋；
13、有关品质协议 |  |  | 1.续变更原材料、制造工序或者制造条件时：必须向采购科和品质科提交4M变更 版申请书，得到承认后方可进行量产。 2.虽满足仕样书要求，但若引起产品的品质异常，需经双方协议后决定。

## 静电袋
静电袋品质仕样书
品名:静电袋
需货方 | 公司名: | 深圳市盛波光电科技有限公司 |  |  | 供货方 | 公司名:
| 责任者: |  |  |  |  | 责任者:
| 日 期： |  |  |  |  | 日 期：
项 目 |  | 单 位 | 规格 |  |  | 试验方法 | 判定基准
1、尺寸 | 长度 | mm | 按客户要求规格执行 |  |  | 卷尺 | 袋长、宽度偏差为±2mm；
| 宽度 | mm | 按客户要求规格执行 |  |  | 卷尺
| 封边尺寸 | mm | 7±1mm |  |  | 钢直尺 | 7~8mm
2、产品厚度 |  | 测量区间 | 总厚度 |  |  | 厚度测试仪 | 厚度±10%
|  | mm | 0.1/0.14mm
3、产品洁净度 |  | 异物 | 满足万级无尘室要求 |  |  | 尘埃粒子计数器 | 5µm粒子，粒子数≤50个； 0.5µm粒子，粒子数≤500个； 0.3µm粒子，粒子数≤500个；
4、防静电值 |  | KV | 产品表面静电测试 |  |  | 静电测试仪 | 0-1.0 KV
5、性 能 |  | U | 摩擦系数 |  |  | 摩擦力测试仪 | 里层摩擦系数u<0.3
|  | cm³/(m²•atm•24h) | 氧气透过率 |  |  |  | 氧气透过率≤0.8cm³/(m²•atm•24h)
|  | g/(m²•24h) | 透湿率 |  |  | 杯透法 | 透湿率≤0.8g/(m²•24h)
|  | kg | 耐压性能 |  |  |  | 耐压性负荷为20kg，且无渗漏，无破损；
6、外 观 |  |  | 外观质量 |  |  | 目测 | 表面平整，切口整齐，外观不允许有穿孔、裂痕、污染、异物附着；
|  |  | 封边封口质量 |  |  | 目测 | 封边封口紧密，封边封口处不允许漏缝隙；
7、检 查 |  |  | 检查LOT的构成 | 1 LOT 30pcs抽检
|  |  | 检查单位 | pcs
|  |  | 检查方法 | 全数 · 抽检√
8、检验记录 |  |  | 纳品时报告项目 | 长度、宽度、厚度、静电值、外观、功能
|  |  | 定期报告项目和报告频度 | 长度、宽度、厚度、静电值
9、包装方法 |  |  | 外包装+内包装，内包装上贴无尘纸标签
10、制品标签样式 （无尘纸标签） |  |  | 供 货 商： | 深圳市XXXX有限公司
|  |  | 物料编码： | 根据实际填
|  |  | 物料名称： | 根据实际填
|  |  | 规 格： | 根据实际填
|  |  | 数 量： | XXXPCS
|  |  | 批 号： | 例：20220930001
|  |  | 日 期： | XXXX年XX日XX日
11、质保期 |  |  | 该产品的保证期限决定为交货后一年以内.
12、仓储运输要求 |  |  | 搬运过程中要轻拿、轻放，保持胶袋、纸箱的完好无损。
产品应贮存在整洁、干燥的库房内。
运输过程中要防止强烈碰撞、雨淋。
整体外包装使用静电屏蔽袋；
13、有关品质协议 |  |  | 1.续变更原材料、制造工序或者制造条件时：必须向采购科和品质科提交4M变更 版申请书，得到承认后方可进行量产。 2.虽满足仕样书要求，但若引起产品的品质异常，需经双方协议后决定。

## 剥离膜
剥离膜品质仕样书
品名:剥离膜
需货方 | 公司名: | 深圳市盛波光电科技有限公司 |  |  | 供货方 | 公司名:
| 责任者: |  |  |  |  | 责任者:
| 日 期： |  |  |  |  | 日 期：
项 目 |  | 单 位 | 规格 |  |  | 试验方法 | 判定基准
1.尺寸 | 长度 | mm | 按客户要求规格执行 |  |  | 钢尺 | ±5
| 宽度 | mm | 按客户要求规格执行 |  |  | 钢尺 | ±2
2.产品厚度 |  | 测量区间 | 厚度 |  |  | 测厚仪 | ±0.005
|  | mm | 0.025
4.产品洁净度 |  | 异物 | 满足万级无尘室要求 |  |  | 尘埃粒子计数器 | 0.3um≦3000 0.5um≦2000（主要标准） 5um≦50
5.防静电值 |  | KV | 产品表面静电测试 |  |  | 静电测试仪 | 静态：0-1.0 KV 动态（堆叠摩擦）：7-8 KV
6.性能 |  |  | 满足包装需求
7.外观 |  |  | 表面干净（无尘环境生产） |  |  | 目测 | 无污迹、无破损、无折痕
8.检查 | 检查LOT的构成 |  | 1 LOT 3M 抽检
| 检查单位 |  | PCS
| 检查方法 |  | 全数 · 抽检√
9.检验记录 |  | 纳品时报告项目 |  | 长度、宽度、厚度、静电值、外观、功能
|  | 定期报告项目和报告频度 |  | 长度、宽度、厚度、静电值
10.包装方法 |  |  |  | 32寸以下100PCS/包；大于32寸的50PCS/包
11、制品标签样式 （无尘纸标签） |  | 供 货 商： |  | 深圳市XXXX有限公司
|  | 物料编码： |  | 根据物料填写
|  | 物料名称： |  | 绿色胶带
|  | 规 格： |  | 厚度*长度*宽度
|  | 数 量： |  | XXXPCS
|  | 批 号： |  | 例：20220930001
|  | 日 期： |  | XXXX年XX日XX日
12.质保期 |  | 该产品的保证期限决定为交货后一年以内.
13.仓储运输要求 |  | 搬运过程中要轻拿、轻放，保持包装、铝箔袋的完好无损。
产品应贮存在整洁、干燥的库房内。
运输过程中要防止强烈碰撞、雨淋。
整体外包装使用静电屏蔽袋；
14.有关品质协议 |  | 1.续变更原材料、制造工序或者制造条件时：必须向采购科和品质科提交4M变更 版申请书，得到承认后方可进行量产。 2.虽满足仕样书要求，但若引起产品的品质异常，需经双方协议后决定。

## 标签纸
标签纸（非易撕）品质仕样书
品名:标签纸
需货方 | 公司名: | 深圳市盛波光电科技有限公司 |  |  | 供货方 | 公司名:
| 责任者: |  |  |  |  | 责任者:
| 日 期： |  |  |  |  | 日 期：
项 目 |  | 单 位 | 规格 |  |  | 试验方法 | 判定基准
1.尺寸 | 长度 | mm | 按客户要求规格执行 |  |  | 游标卡尺 | ±0.1
| 宽度 | mm | 按客户要求规格执行 |  |  | 游标卡尺 | ±0.1
2.产品厚度 |  | 测量区间 | 总厚度 |  |  | 千分尺 | ±0.01
|  | mm | 0.12
3.产品洁净度 |  | 异物 | 满足万级无尘室要求 |  |  | 尘埃粒子计数器 | 0.3um≦3000 0.5um≦2000（主要标准） 5um≦50
4.防静电值 |  | KV | 产品表面静电测试 |  |  | 静电测试仪 | 0-1.0 KV
5.性能 |  |  | 黏度 |  |  | 目测 | 粘贴铝箔袋/纸箱后，经时静置及动态移动无开胶情况
6.外观 |  |  | 外观表面平整，无印刷异常，边角料处理干净。 |  |  | 目测 | 印刷异常（漏白、少印字体/标识、彩色栏颜色不均匀，等等不可有）
7.检查 | 检查LOT的构成 |  | 1 LOT 10卷抽检
| 检查单位 |  | 卷
| 检查方法 |  | 全数 · 抽检√
8.检验记录 |  | 纳品时报告项目 |  | 长度、宽度、厚度、静电值、外观、功能
|  | 定期报告项目和报告频度 |  | 长度、宽度、厚度、静电值、外观、功能
10.包装方法 |  |  |  | 500pcs/卷
9、制品标签样式 （无尘纸标签） |  | 供 货 商： |  | 深圳市XXXX有限公司
|  | 物料编码： |  | 根据物料填写
|  | 物料名称： |  | 标签纸
|  | 规 格： |  | 长度*宽度
|  | 数 量： |  | XXXPCS
|  | 批 号： |  | 例：20220930001
|  | 日 期： |  | XXXX年XX日XX日
10.质保期 |  | 该产品的保证期限决定为交货后一年以内.
11.仓储运输要求 |  | 搬运过程中要轻拿、轻放，保持标签纸卷的完好无损。
产品应贮存在整洁、干燥的库房内。
运输过程中要防止强烈碰撞、雨淋。
整体外包装使用静电屏蔽袋；
12.有关品质协议 |  | 1.续变更原材料、制造工序或者制造条件时：必须向采购科和品质科提交4M变更 版申请书，得到承认后方可进行量产。 2.虽满足仕样书要求，但若引起产品的品质异常，需经双方协议后决定。

## 易撕标签纸
标签纸（易撕）品质仕样书
品名:易撕标签纸
需货方 | 公司名: | 深圳市盛波光电科技有限公司 |  |  | 供货方 | 公司名:
| 责任者: |  |  |  |  | 责任者:
| 日 期： |  |  |  |  | 日 期：
项 目 |  | 单 位 | 规格 |  |  | 试验方法 | 判定基准
1.尺寸 | 长度 | mm | 按客户要求规格执行 |  |  | 游标卡尺 | ±0.1
| 宽度 | mm | 按客户要求规格执行 |  |  | 游标卡尺 | ±0.1
2.产品厚度 |  | 测量区间 | 总厚度 |  |  | 千分尺 | ±0.01
|  | mm | 0.12
3.产品洁净度 |  | 异物 | 满足万级无尘室要求 |  |  | 尘埃粒子计数器 | 0.3um≦3000 0.5um≦2000（主要标准） 5um≦50
4.防静电值 |  | KV | 产品表面静电测试 |  |  | 静电测试仪 | 0-1.0 KV
5.性能 |  |  | 黏度测试（贴铝箔袋、BOX盒不脱落） 易撕测试（贴在铝箔袋、BOX盒上经时后易撕下来不脱胶。） |  |  | 目测 | 粘贴物品经时静置及动态移动无开胶、脱落情况。标签易撕，不脱胶。
6.外观 |  |  | 外观表面平整，无印刷异常，边角料处理干净。OQC盖章易干，打印字体清楚。 |  |  | 目测 | 印刷异常（漏白、少印标识，彩色栏颜色不均匀，等等不可有）
7.检查 | 检查LOT的构成 |  | 1 LOT 10卷抽检
| 检查单位 |  | 卷
| 检查方法 |  | 全数 · 抽检√
8.检验记录 |  | 纳品时报告项目 |  | 长度、宽度、厚度、静电值、外观、功能
|  | 定期报告项目和报告频度 |  | 长度、宽度、厚度、静电值、外观、功能
10.包装方法 |  |  |  | 500pcs/卷
9、制品标签样式 （无尘纸标签） |  | 供 货 商： |  | 深圳市XXXX有限公司
|  | 物料编码： |  | 根据物料填写
|  | 物料名称： |  | 易撕标签纸
|  | 规 格： |  | 长度*宽度
|  | 数 量： |  | XXXPCS
|  | 批 号： |  | 例：20220930001
|  | 日 期： |  | XXXX年XX日XX日
10.质保期 |  | 该产品的保证期限决定为交货后一年以内.
11.仓储运输要求 |  | 搬运过程中要轻拿、轻放，保持标签纸卷的完好无损。
产品应贮存在整洁、干燥的库房内。
运输过程中要防止强烈碰撞、雨淋。
整体外包装使用静电屏蔽袋；
12.有关品质协议 |  | 1.续变更原材料、制造工序或者制造条件时：必须向采购科和品质科提交4M变更 版申请书，得到承认后方可进行量产。 2.虽满足仕样书要求，但若引起产品的品质异常，需经双方协议后决定。

## PS托盘
托盘品质仕样书
品名:PS托盘
需货方 | 公司名: | 深圳市盛波光电科技有限公司 |  |  | 供货方 | 公司名:
| 责任者: |  |  |  |  | 责任者:
| 日 期： |  |  |  |  | 日 期：
项 目 |  | 单 位 | 规格 |  |  | 试验方法 | 判定基准
1、尺寸 | 长度 | mm | 按客户要求规格执行 |  |  | 卷尺 | ±2
| 宽度 | mm | 按客户要求规格执行 |  |  | 卷尺 | ±2
| 高度 | mm | 按客户要求规格执行 |  |  | 卷尺 | ±0.5
2、产品洁净度 |  | 异物 | 满足万级无尘室要求 |  |  | 尘埃粒子计数器 | 0.3um≦3000 0.5um≦2000（主要标准） 5um≦50
3、防静电值 |  | Ω | 10^9 |  |  | 表面电阻测试仪 | 10^8－10^12
4、外 观 |  | / | 表面平整、无凹凸不平、无色差、无污迹、无杂质、无毛边 |  |  | 目测 | 无杂质、无毛边
5、性 能 |  |  | 耐破强度 |  |  | 耐破强度试验机 | 1930KPa
|  |  | 托盘抗压 |  |  | 全电脑托盘抗压试验机 | 10550N
|  |  | 托盘耐压测试 |  |  | 目测 | 50kg重物压力承重测试120h,托盘无开裂情况；
|  |  | 长途运输测试 |  |  | 目测 | 托盘装满货物（约40Kg）堆叠5层，进行两组运输测试,托盘无破损，开裂情况；
6、检 查 |  |  | 检查LOT的构成 | 1 LOT 30pcs抽检
|  |  | 检查单位 | pcs
|  |  | 检查方法 | 全数 · 抽检√
7、检验记录 |  |  | 纳品时报告项目 | 长度、宽度、高度、电阻率、外观、功能
8、包装方法 |  |  | 保护袋+纸箱
9、制品标签样式 |  |  | 供 货 商： | 深圳市XXXX有限公司
|  |  | 物料编码： | 140101001
|  |  | 物料名称： | 托盘
|  |  | 规 格： | 长*宽*高mm
|  |  | 数 量： | XXXPCS
|  |  | 批 号： | 例：20220930001
|  |  | 日 期： | XXXX年XX日XX日
10、包装方法 |  |  | 该产品的保证期限决定为交货后( 三个月 )以内.
11、仓储运输要求 |  |  | 搬运过程中要轻拿、轻放，保持托盘的完好无损。
产品应贮存在整洁、干燥的库房内。
产品应贮存在整洁、干燥的库房内。
12、有关品质协议 |  |  | 1.续变更原材料、制造工序或者制造条件时：必须向采购科和品质科提交4M变更 版申请书，得到承认后方可进行量产。 2.虽满足仕样书要求，但若引起产品的品质异常，需经双方协议后决定。

## 5μx10寸 YTW过滤芯
5μ*10寸/YTW过滤芯规格书